## Sheet1
2022年度mkLsi用Tegリスト
[5 empty] | cell name | 測定端子(max5本) | 配置場所
1 | pmos | L=1.0 | W=10.0 | M=1 | 22pmos_1_10_1 | S,G,D,B(VDD),VSS | 外周部
2 | pmos | L=1.0 | W=10.0 | M=4 | 22pmos_1_10_4 |  | 外周部
3 | pmos | L=1.0 | W=10.0 | M=8 | 22pmos_1_10_8 |  | 外周部
4 | nmos | L=1.0 | W=10.0 | M=1 | 22nmos_1_10_1 | S,G,D,B(VSS),VDD | 外周部
5 | nmos | L=1.0 | W=10.0 | M=4 | 22nmos_1_10_4 |  | 外周部
6 | nmos | L=1.0 | W=10.0 | M=8 | 22nmos_1_10_8 |  | 外周部
7 | mos容量 | 10μ x 10μ = 260fF |  |  | 22c_base
8 |  | 10x1配列で 2.6pF |  |  | 22c2_6p
9 | (Nwell有) | 10x10配列で 26pF |  |  | 22c26p |  | 内部
10 | (Nwell無) | 10x10配列で 26pF |  |  | 22c26p_nonNwell |  | 内部
11 | M3-M2-M1-Poly容量 | 大きなパターンにならないように工夫 |  |  | 22Mc_base
12 |  | 10x10配列で 2.32pF |  |  | 22Mc2_32p |  | 内部
13 | 抵抗_base | M1で2Ω 測定環境調整用 |  |  | 22M1R2 |  | 外周部
14 | 抵抗_Poly | 400Ω狙い(P+Poly) |  |  | 22PR400 |  | 外周部
15 | 抵抗_HR | 80kΩ狙い |  |  | 22HR80k |  | 外周部
16 | 抵抗_P+Diff | 900Ω狙い |  |  | 22P+R900 | VDD | 外周部
17 | 抵抗_N+Diff | 400Ω狙い |  |  | 22N+R400 |  | 外周部
18 | 抵抗_PCNT | 108Ω狙い |  |  | 22R_PCNT |  | 外周部
19 | 抵抗_P+DCNT | [5 empty] | 外周部 | P+領域コンタクト抵抗？
20 | 抵抗_N+DCNT | [5 empty] | 外周部 | N+領域コンタクト抵抗？
21 | 抵抗_VIA1 | [5 empty] | 外周部 | VIA1抵抗？
22 | 抵抗_VIA2 | [5 empty] | 外周部 | VIA2抵抗？
23 | 抵抗_HRPCNT | [5 empty] | 外周部 | HR/PHD2領域内のコンタクト抵抗？
24 | 容量_PAD | [5 empty] | 内部
25 | 容量_ESD | [5 empty] | 内部
26 | 容量_M3_M2 | 前述 11,12の変化形 |  |  |  |  | 内部
27 | 容量_M2_M1 | [5 empty] | 内部
28 | 容量_M3_M1 | [5 empty] | 内部
29 | 容量_M2_Poly | [5 empty] | 内部
30 | 容量_M3_Poly | [5 empty] | 内部